## 2014年移动电源产品风险监测检测结果汇总表
2014年移动电源产品风险监测检测结果汇总表
序号 | 规格型号 | 标称生产企业 | 外观及尺寸 | 输出电压和额定输出电流（%） | 额定容量(mAh) | 静态消耗电流（μA） | 转换效率（%） | 高温放电(mAh) | 低温放电(mAh) | 短路保护 | 放电过流保护 | 过充电保护 | 外壳防火等级 | 振动 | 外壳温度（℃）
|  |  | 外观、尺寸、状态指示、标志等符合标准要求 | 输出电压：95%～105%输出额定电流：≥95% | 移动电源放电容量应符合制造商规定（占比） | ≤100 | ≥85% | 放电容量值不低于额定容量。（占比） | 放电容量值不低于额定容量的60%。（占比） | 移动电源应不泄露、不泄气、不破裂、不起火和不爆炸，短路解除后移动电源各项功能正常。 | 移动电源应不泄露、不泄气、不破裂、不起火和不爆炸。（过流保护值符合制造商规定） | 移动电源应不泄露、不泄气、不破裂、不起火和不爆炸，移动电源各项功能正常。 | 阻燃等级达到V-1的要求。 | 移动电源应不泄露、不泄气、不破裂、不起火和不爆炸；晃动产品，内部应无声响或明显部件松动，移动电源各项功能正常。 | 外壳温度应不超过允许的温度上限Tlmt（室温23℃时塑料外壳为73℃；金属壳为53℃）
1 | L10 | 深圳忆捷创新科技有限公司 | 不符合标准要求 | 输出电压：93%～103% 输出额定电流：100% | 6379（61%） | 52.1 | 88% | 6381（61%） | 5677（55%） | 符合要求 | 符合要求(5.5A/5.5A) | 符合要求 | 非阻燃 | 符合要求 | 36.6
2 | E10A | 深圳市欧度利方科技有限公司 | 不符合标准要求 | 输出电压：100%～104% 输出额定电流：100% | 6297（63%） | 50 | 78% | 6294（63%） | 5593（56%） | 符合要求 | 符合要求(5.5A/5.5A) | 符合要求 | 金属外壳 | 符合要求 | 32.7
3 | EB-PG900B | 三星电子（越南）有限公司 | 不符合标准要求 | 输出电压：97%～101% 输出额定电流：100% | 3918（65%） | 224.9 | 87% | 3922（65%） | 3488（58%） | 符合要求 | 符合要求(3.5A/——) | 符合要求 | 非阻燃 | 符合要求 | 40.3
4 | 移动家源N20 | 深圳市迪比科电子科技有限公司 | 不符合标准要求 | 输出电压：100%～103% 输出额定电流：100% | 12777（64%） | 52.5 | 90% | 12753（64%） | 11341（57%） | 符合要求 | 符合要求(5.5A/5.5A) | 符合要求 | 阻燃 | 符合要求 | 33.7
5 | NDY-02-AD | 江苏紫米电子技术有限公司 | 不符合标准要求 | 输出电压：93%～103% 输出额定电流：100% | 6977（67%） | 458.2 | 85% | 6977（67%） | 6191（60%） | 符合要求 | 符合要求(5.0A/——) | 符合要求 | 金属外壳 | 符合要求 | 36.7
6 | E10 | 北京小菜网络科技有限公司 | 不符合标准要求 | 输出电压：84%～103% 输出额定电流：100% | 3271（33%） | 11.5 | 79% | 3275（33%） | 2924（29%） | 符合要求 | 符合要求(4.0A/——) | 符合要求 | 非阻燃 | 符合要求 | 41.7
7 | M10400C | 深圳市万拓电子技术有限公司 | 不符合标准要求 | 输出电压：97%～103% 输出额定电流：100% | 6836（66%） | 14.9 | 82% | 6821（66%） | 6066（58%） | 符合要求 | 符合要求(4.8A/4.8A) | 符合要求 | 阻燃 | 符合要求 | 39.3
8 | P48 | 深圳市广源华科技有限公司 | 不符合标准要求 | 输出电压：95%～101% 输出额定电流：100% | 12307（62%） | 54.6 | 80% | 12294（61%） | 10917（55%） | 符合要求 | 符合要求(5.5A/5.5A) | 符合要求 | 金属外壳 | 符合要求 | 33.8
9 | P40 | 深圳市广源华科技有限公司 | 不符合标准要求 | 输出电压：96%～104% 输出额定电流：100% | 7348（61%） | 5 | 78% | 7341（61%） | 6838（57%） | 符合要求 | 符合要求(3.0A/3.0A) | 符合要求 | 金属外壳 | 符合要求 | 37.9
10 | SPB-M100 | 飞毛腿电池有限公司 | 不符合标准要求 | 输出电压：96%～101% 输出额定电流：100% | 7522（75%） | 82.7 | 92% | 7526（75%） | 6703（67%） | 符合要求 | 符合要求(3.0A/3.0A) | 符合要求 | 金属外壳 | 符合要求 | 32.7
11 | SPB-M60 | 飞毛腿电池有限公司 | 不符合标准要求 | 输出电压：97%～101% 输出额定电流：100% | 4474（72%） | 85.5 | 93% | 4481（72%） | 3984（64%） | 符合要求 | 符合要求(4.3A/——) | 符合要求 | 非阻燃 | 符合要求 | 43.7
12 | TS-D132 | 广东品胜电子股份有限公司 | 不符合标准要求 | 输出电压：97%～102% 输出额定电流：100% | 3036（61%） | 21.5 | 79% | 3044（61%） | 2653（53%） | 符合要求 | 符合要求(4.3A/——) | 符合要求 | 非阻燃 | 符合要求 | 47.3
13 | TS-D182 | 广东品胜电子股份有限公司 | 不符合标准要求 | 输出电压：98%～102% 输出额定电流：100% | 6118（61%） | 9.6 | 77% | 6120（61%） | 5503（55%） | 符合要求 | 符合要求(5.5A/5.5A) | 符合要求 | 阻燃 | 符合要求 | 31.7
14 | PH80 | 深圳市力可普尔电子有限公司 | 不符合标准要求 | 输出电压：94%～100% 输出额定电流：100% | 10918（55%） | 2.58mA | 82% | 10913（55%） | 9684（48%） | 符合要求 | 符合要求(5.5A/5.5A) | 符合要求 | 非阻燃 | 符合要求 | 35.4
15 | PH50 | 深圳市力可普尔电子有限公司 | 不符合标准要求 | 输出电压：96%～100% 输出额定电流：100% | 6657（64%） | 37.4 | 82% | 6364（61%） | 6119（59%） | 符合要求 | 符合要求(5.5A/5.5A) | 符合要求 | 非阻燃 | 符合要求 | 38.6
16 | V86 | 上海熊剑信息科技有限公司 | 不符合标准要求 | 输出电压：98%～104% 输出额定电流：100% | 4304（41%） | 23.2 | 78% | 4315（41%） | 3807（37%） | 符合要求 | 符合要求(2.6A/2.6A) | 符合要求 | 非阻燃 | 符合要求 | 32.7
17 | U14000 | 南京华旗资讯科技有限公司 | 不符合标准要求 | 输出电压：95%～103% 输出额定电流：100% | 8325（59%） | 97 | 76% | 8317（59%） | 7369（53%） | 符合要求 | 符合要求(2.5A/——) | 符合要求 | 非阻燃 | 符合要求 | 33.5
18 | P3 | 深圳市华美兴泰科技有限公司 | 不符合标准要求 | 输出电压：98%～103% 输出额定电流：100% | 2752（55%） | 64.5 | 76% | 2742（55%） | 2219（44%） | 符合要求 | 符合要求(19A/19A) | 符合要求 | 金属外壳 | 符合要求 | 39.4
19 | P6 | 深圳市华美兴泰科技有限公司 | 不符合标准要求 | 输出电压：100%～104% 输出额定电流：100% | 6140（59%） | 63.6 | 73% | 6127（59%） | 5419（52%） | 符合要求 | 符合要求(4.3A/4.3A) | 符合要求 | 金属外壳 | 符合要求 | 33.5
20 | DLP2052 | 沃科声（上海）商贸有限公司 | 不符合标准要求 | 输出电压：98%～103% 输出额定电流：100% | 3214（62%） | 18.2 | 77% | 3220（62%） | 2853（55%） | 符合要求 | 符合要求(19A/19A) | 符合要求 | 金属外壳 | 符合要求 | 36.2
21 | HB-T10 | 深圳市哈里通实业有限公司 | 不符合标准要求 | 输出电压：99%～101% 输出额定电流：100% | 5783（58%） | 3.28mA | 76% | 5767（58%） | 5119（51%） | 符合要求 | 符合要求(5.5A/5.5A) | 符合要求 | 金属外壳 | 符合要求 | 38.6
22 | 格子G10 | 深圳市迪比科电子科技有限公司 | 不符合标准要求 | 输出电压：94%～101% 输出额定电流：100% | 5967（60%） | 19.4 | 79% | 5961（60%） | 5261（53%） | 符合要求 | 符合要求(未测出/未测出) | 符合要求 | 阻燃 | 符合要求 | 33
23 | KBC-L2BC-S | 松下电器（中国）有限公司 | 不符合标准要求 | 输出电压：96%～104% 输出额定电流：100% | 2665（53%） | 15 | 72% | 2671（53%） | 2381（48%） | 符合要求 | 符合要求(9.5A/9.5A) | 符合要求 | 阻燃 | 符合要求 | 40.4
24 | FD-PB15 | 深圳商斯迈科技有限公司 | 不符合标准要求 | 输出电压：98%～103% 输出额定电流：100% | 4951（62%） | 202.7 | 83% | 4982（62%） | 4421（55%） | 符合要求 | 符合要求(2.6A/5.1A) | 符合要求 | 非阻燃 | 符合要求 | 42.7
25 | WT105 | 北京纽曼腾飞科技有限公司 | 不符合标准要求 | 输出电压：50%～104% 输出额定电流：100% | 6425（64%） | 31.1 | 80% | 6446（64%） | 5716（57%） | 符合要求 | 符合要求(3.5A/3.5A) | 符合要求 | 非阻燃 | 符合要求 | 33.7
26 | XP-2W | 深圳市奥之博科技有限公司 | 不符合标准要求 | 输出电压：88%～104% 输出额定电流：100% | 6543（33%） | 7.6 | 75% | 6547（33%） | 5794（29%） | 符合要求 | 符合要求(2.7A/——) | 符合要求 | 非阻燃 | 符合要求 | 30.8
27 | XP-J12 | 深圳市奥之博科技有限公司 | 不符合标准要求 | 输出电压：98%～103% 输出额定电流：100% | 5408（45%） | 28.1 | 91% | 5419（45%） | 4811（40%） | 符合要求 | 符合要求(6.5A/——) | 符合要求 | 非阻燃 | 符合要求 | 41.3
28 | LEPOWU-STONE | 深圳市乐泡创新科技有限公司 | 不符合标准要求 | 输出电压：96%～102% 输出额定电流：100% | 7641（64%） | 89.2 | 81% | 7633（64%） | 6764（56%） | 符合要求 | 符合要求(6.5A/——) | 符合要求 | 非阻燃 | 符合要求 | 40.4
29 | P15000 | 太空步（中国）营销总部 | 不符合标准要求 | 输出电压：99%～102% 输出额定电流：100% | 6715（45%） | 10.4 | 76% | 6727（45%） | 5961（40%） | 符合要求 | 符合要求(4.8A/3.5A) | 符合要求 | 非阻燃 | 符合要求 | 39.8
30 | P10 | 太空步（中国）营销总部 | 不符合标准要求 | 输出电压：99%～104% 输出额定电流：100% | 5594（56%） | 4.7 | 77% | 5544（55%） | 4914（49%） | 符合要求 | 符合要求(5.5A/——) | 符合要求 | 金属外壳 | 符合要求 | 38.6
31 | X-44C | 广州市顺风电子科技有限公司 | 不符合标准要求 | 输出电压：98%～99% 输出额定电流：100% | 2757（63%） | 54.3 | 87% | 2644（60%） | 1795（41%） | 符合要求 | 符合要求（2.8A/——） | 符合要求 | 非阻燃 | 符合要求 | 43.4
32 | 无 | 广州市天地星电讯有限公司 | 不符合标准要求 | 输出电压:95%~102% 输出额定电流:100% | 1884（65%） | 11.2 | 81% | 1892（65%） | 1312（45%） | 符合要求 | 符合要求（2.7A/——） | 符合要求 | 阻燃 | 符合要求 | 36.6
33 | F5000 | 南京华旗资讯科技有限公司 | 不符合标准要求 | 输出电压:99%-110% 输出额定电流:100% | 2614（52%） | 98.8 | 84.8% | 2886（58%） | 2348（47%） | 符合要求 | 符合要求（1.9A/——） | 符合要求 | 阻燃 | 符合要求 | 41.1
34 | Z10000 | 南京华旗资讯科技有限公司 | 不符合标准要求 | 输出电压:90%-92% 输出额定电流：100% | 6060（61%） | 83.3 | 76% | 5826（58%） | 3955（40%） | 符合要求 | 符合要求（3.5A/3.5A） | 符合要求 | 金属外壳 | 符合要求 | 41.2
35 | T100I-W | 广州商科信息技术有限公司 | 不符合标准要求 | 输出电压:97%-98% 输出额定电流:100% | 6358（64%） | 78.2 | 89% | 6544（65%） | 4598（46%） | 符合要求 | 符合要求(1.4A/——) | 符合要求 | 阻燃 | 符合要求 | 32.9
36 | D5200 | 爱国者电子科技有限公司 | 不符合标准要求 | 输出电压65%-102% 输出额定电流:100% | 3685（71%） | 27.7 | 84% | 3586（69%） | 2378（46%） | 符合要求 | 符合要求(2.5A/——) | 符合要求 | 阻燃 | 符合要求 | 42
37 | D12 | 爱国者电子科技有限公司 | 不符合标准要求 | 输出电压:99%-100% 输出额定电流:100% | 6410（64%） | 16.2 | 91% | 6586（66%） | 4340（43%） | 符合要求 | 符合要求(2.6A/——) | 符合要求 | 非阻燃 | 符合要求 | 39.3
38 | T&F-72 | 深圳市同方多媒体科技有限公司 | 不符合标准要求 | 输出电压:95%-98% 输出额定电流:100% | 3904（39%） | 13.5 | 81% | 4225（42%） | 3059（31%） | 符合要求 | 符合要求(2.5A/2.7A) | 符合要求 | 非阻燃 | 符合要求 | 50.8
39 | PD502 | 奥海集团（香港）有限公司 | 不符合标准要求 | 输出电压:97%-100% 输出额定电流:100% | 3086（59%） | 60.3 | 88% | 3227（62%） | 2354（45%） | 符合要求 | 符合要求(1.2A/——) | 符合要求 | 阻燃 | 符合要求 | 37.9
40 | QG650 | 乾冠（香港）科技有限公司 | 不符合标准要求 | 输出电压:95%-96% 输出额定电流:100% | 5455（55%） | 98 | 82% | 5250（53%） | 3500（35%） | 符合要求 | 符合要求(1.7A/2.3A) | 符合要求 | 金属外壳 | 符合要求 | 32.7
41 | JW-A6X | 深圳市途歌电子有限公司 | 不符合标准要求 | 输出电压:97%-98% 输出额定电流:100% | 3083（51%） | 71.8 | 86% | 2765（46%） | 2380（40%） | 符合要求 | 符合要求(2.4A/——) | 符合要求 | 非阻燃 | 符合要求 | 58.7
42 | 未标出 | 睿丰实业（亚洲）有限公司 | 不符合标准要求 | 输出电压:99%-100% 输出额定电流:100% | 3703（74%） | 6.9 | 88% | 3675（75%） | 2428（49%） | 符合要求 | 符合要求(2.2A/——) | 符合要求 | 金属外壳 | 符合要求 | 31.2
43 | 未标出 | 睿丰实业（亚洲）有限公司 | 不符合标准要求 | 输出电压:99%-100% 输出额定电流:100% | 6816（68%） | 2.52 | 77% | 6486（65%） | 4347（43%） | 符合要求 | 符合要求(2.4A/2.5A) | 符合要求 | 金属外壳 | 符合要求 | 31.7
44 | S3 | 深圳市锐讯天成科技有限公司 羽博国际集团（香港）有限公司 出品 | 不符合标准要求 | 输出电压:99%-100% 输出额定电流:100% | 3831（64%） | 53.6 | 86% | 3900（65%） | 2700（45%） | 符合要求 | 符合要求(2.3A/——) | 符合要求 | 金属外壳 | 符合要求 | 33.6
45 | PD504 | 奥海集团（香港）有限公司 | 不符合标准要求 | 输出电压:97%-99% 输出额定电流:100% | 6639（64%） | 55.3 | 87% | 6765（65%） | 5050（49%） | 符合要求 | 符合要求(2.8A/——) | 符合要求 | 阻燃 | 符合要求 | 38.6
46 | YB-655 | 深圳市锐讯天成科技有限公司 羽博国际集团（香港）有限公司 出品 | 不符合标准要求 | 输出电压：96%-97% 输出额定电流:100% | 7064（64%） | 42.4 | 85% | 7198（65%） | 5443（49%） | 符合要求 | 符合要求(2.2A/——) | 符合要求 | 阻燃 | 符合要求 | 32.7
47 | YB-665 | 深圳市锐讯天成科技有限公司 羽博国际集团（香港）有限公司 出品 | 不符合标准要求 | 输出电压:92%-94% 输出额定电流:100% | 10086（65%） | 1030 | 83% | 9872（63%） | 7617（49%) | 符合要求 | 符合要求(2.3A/3.4A) | 符合要求 | 阻燃 | 符合要求 | 43.2
48 | EMIE-ES100-C | 深圳市亿觅科技有限公司 | 不符合标准要求 | 输出电压:97%-98% 输出额定电流:100% | 4717（59%） | 2770 | 81% | 4869（61%） | 2955（37%） | 符合要求 | 符合要求(2.8A/——) | 符合要求 | 非阻燃 | 符合要求 | 67.1
49 | BST-0137 | 深圳市倍斯特电源有限公司 | 不符合标准要求 | 输出电压:98%-100% 输出额定电流:100% | 7905（66%） | 422.6 | 87% | 7822（65%） | 5608（47%） | 符合要求 | 符合要求(4.5A/——) | 符合要求 | 非阻燃 | 符合要求 | 33.5
50 | GPB-B0060R | 睿米国际（香港）有限公司 | 不符合标准要求 | 输出电压:96%-97% 输出额定电流:100% | 3878（65%） | 53.4 | 86% | 3675（61%） | 2572（43%） | 符合要求 | 符合要求(2.4A/——) | 符合要求 | 金属外壳 | 符合要求 | 31.2
51 | K16 | 深圳市嘉松伟业科技有限公司 | 不符合标准要求 | 输出电压:97%-104% 输出额定电流:100% | 9348（58%） | 181.2 | 80% | 6654（42%） | 5366（34%） | 符合要求 | 符合要求(2.5A/2.6A) | 符合要求 | 非阻燃 | 符合要求 | 58.6
52 | SRBC535 | 深圳市大乘科技有限公司 | 不符合标准要求 | 输出电压:96%-100% 输出额定电流:100% | 4242（64%） | 93 | 88% | 4326（66%） | 3393（51%） | 符合要求 | 符合要求(1.6A/——) | 符合要求 | 非阻燃 | 符合要求 | 33
53 | SRBC536 | 深圳市大乘科技有限公司 | 不符合标准要求 | 输出电压:97%-99% 输出额定电流:100% | 7559（69%） | 97.9 | 84% | 6970（63%） | 5420（49%） | 符合要求 | 符合要求(2.4A/2.5A) | 符合要求 | 非阻燃 | 符合要求 | 49.4
54 | PA10400 | 联想（北京）有限公司 | 不符合标准要求 | 输出电压:96%-97% 输出额定电流:100% | 6348（61%） | 9.4 | 85% | 6818（66%） | 5140（49%） | 符合要求 | 符合要求(2.2A/2.2A) | 符合要求 | 非阻燃 | 符合要求 | 42.7
55 | PA7800 | 联想（北京）有限公司 | 不符合标准要求 | 输出电压:95%-97% 输出额定电流:100% | 4737（61%） | 9.9 | 85% | 5145（66%） | 3884（50%） | 符合要求 | 符合要求(2.3A/——) | 符合要求 | 非阻燃 | 符合要求 | 53.1
56 | CP-F5 | 索尼（中国）有限公司 | 不符合标准要求 | 输出电压:98%-99% 输出额定电流:100% | 3106（104%） | 28.5 | 85% | 3075（102%） | 2040（68%） | 符合要求 | 符合要求(2.0A/——) | 符合要求 | 金属外壳 | 符合要求 | 30.8
57 | A10000 | 深圳市图美电子技术有限公司 | 不符合标准要求 | 输出电压:86%-95% 输出额定电流:100% | 6406（64%） | 59.4 | 81% | 5960（60%） | 5318（53%） | 符合要求 | 符合要求(2.7A/——) | 符合要求 | 非阻燃 | 符合要求 | 54.3
58 | CS5200 | 深圳市七彩虹科技发展有限公司 | 不符合标准要求 | 输出电压:99%-101% 输出额定电流:100% | 3121（60%） | 4.8 | 87% | 3333（64%） | 2686（52%） | 符合要求 | 符合要求(2.0A/——) | 符合要求 | 阻燃 | 符合要求 | 40.4
59 | PN-918 | 中山市品能电池有限公司 品能国际（香港）有限公司出品 | 不符合标准要求 | 输出电压:95%-99% 输出额定电流:100% | 5376（54%） | 184.4 | 82% | 6100（102%） | 4742（79%） | 符合要求 | 符合要求(1.3A/——) | 符合要求 | 阻燃 | 符合要求 | 39.8
60 | TP-U101 | 深圳市创世达实业有限公司 | 不符合标准要求 | 输出电压:97%-98% 输出额定电流:100% | 6567（63%） | 12.9 | 79% | 6336（61%） | 5344（51%） | 符合要求 | 符合要求(2.4A/2.4A) | 符合要求 | 阻燃 | 符合要求 | 50.6